## Printing data
No | Printer Type | Light Source |  |  |  | Printer Size
1 | CREALITY HALOT-ONE | 9.51 | 9.6 | 10.24
|  | 9.15 | 9.36 | 9.24
|  | 9.46 | 9.34 | 9.24
2 | AnyCubic Photon Mono X | 20 | 17.96 | 17.68 |  | 192*120*245
|  | 17.62 | 15.74 | 16.11
|  | 19.64 | 22.2 | 19.15
3 | CREALITY LD-006 | 14.36 | 14.54 | 17.08 |  | 192*120*250
|  | 15.55 | 14.34 | 15.38
|  | 13.8 | 14.46 | 15.18
4 | Phrozen Sonic Mighty 4k | 10.59 | 17.96 | 17.68 |  | 199*125*220
|  | 10.05 | 10.92 | 10.03
|  | 10.43 | 11.3 | 10.86
5 | NOVA Whale2 | 12.08 | 11.26 | 11.01 |  | 192*120*250
|  | 11.5 | 11.84 | 11.64
|  | 11.39 | 11.3 | 10.36
6 | Voxelab Ceres 8.9 | 10.6 | 11.86 | 11.25 |  | 192*120*200
|  | 9.02 | 11.14 | 9.17
|  | 10.38 | 10.44 | 9.73
7 | Voxelab Proxima 6 | 5.88 | 6.94 | 6.2 |  | 82*130*155
|  | 6.49 | 7.93 | 6.66
|  | 6.3 | 7.19 | 5.97
8 | ELEGOO SATURN | 10.86 | 10.9 | 10.41 |  | 192*120*200
|  | 10.77 | 10.67 | 10.45
|  | 10.22 | 10.01 | 11.36
9 | CREALITY LD-002R | 3.45 | 3.9 | 3.36 |  | 68*120*160
|  | 3.67 | 4.53 | 3.55
|  | 3.63 | 4.05 | 3.39
10 | ELEGOO MARS 2 PRO | 10.99 | 12.05 | 11.19 |  | 82*130*160
|  | 10.09 | 11.49 | 10.45
|  | 11.89 | 12.56 | 12.01
11 | AnyCubic Photon Mono SE | 16.26 | 19.32 | 16.83 |  | 82*130*160
|  | 14.81 | 17.77 | 15.8
|  | 16.65 | 18.36 | 17.31
12 | AnyCubic Photon Mono 4K | 11.1 | 11.01 | 11.8 |  | 133*80*165
|  | 11.85 | 10.08 | 11.48
|  | 8.05 | 10.29 | 12.24
13 | Phrozen Sonic Mini 4K | 6.46 | 6.48 | 6.63 |  | 134*75*130
|  | 6.22 | 6.59 | 6.29
|  | 6.83 | 6.52 | 6.32
14 | ELEGOO MARS 3 | 10.76 | 10.36 | 9.64 |  | 144*90*175
|  | 9.87 | 9.99 | 9.93
|  | 9.73 | 9.56 | 9.58
15 | AnyCubic Ultra | 9.3 | 10 | 10.03 |  | 102*57*165
|  | 9.3 | 10.3 | 10.98
|  | 8.6 | 10 | 10.08
16 | PHROZEN Sonic Mighty 8K |  | 6 |  | 6.59 | 218*123*235 | 一般采用赤兔 pro默认参数即可
6.69
17 | ELEGOO Saturn 3 ultra12K | 11.68 | 12.2 | 11.4 | 10.78 | 218*123*260 | 一般采用tango默认参数即可
|  | 10.8 | 10.84 | 10.24
|  | 9.75 | 10.62 | 9.52

## eResinPLAPro
eResin-PLA Pro 生物基高精度打印参数
| 曝光时间（s） | 底层曝光时间（s） | 层厚（mm） | 底层数 | 抬升距离(mm) | 底层抬升距离(mm) | 回程距离(mm) | 底层回程距离(mm) | 抬升速度(mm/min) | 底层抬升速度(mm/min) | 回程速度(mm/min) | 底层回程速度(mm/min)
| ExposureTime | Bottom ExposureTime | Layer Height | Bottom Layer Count | lifting distance | bottom lift distance | retract distance | bottom retract distance | lifting speed | bottom lift speed | retract speed | bottom retract speed
ELEGOO Saturn | 3.5 | 40 | 0.05 | 5 | 7 | 7 | 7 | 7 | 70 | 70 | 210 | 210
ELEGOO Mars 2 Pro | 3.5 | 40 | 0.05 | 5 | 5 | 5 | 5 | 5 | 80 | 60 | 210 | 210
ANYCUBIC Photon Mono X | 3.2 | 38 | 0.05 | 6 | 8 | 8 | 8 | 8 | 180 | 180 | 240 | 240
ANYCUBIC Photon Mono 4K | 4.5 | 35 | 0.05 | 6 | 6 | 6 | 6 | 6 | 240 | 240 | 360 | 360
ANYCUBIC Photon Mono SE | 3.5 | 40 | 0.05 | 6 | 6 | 6 | 6 | 6 | 240 | 240 | 240 | 240
VOXELAB Proxima 6.0 | 3.8 | 30 | 0.05 | 6 | 5 | 5 | 5 | 5 | 60 | 60 | 150 | 150
VOXELAB Proxima 8.9 | 4 | 40 | 0.05 | 5 | 8 | 8 | 8 | 8 | 60 | 60 | 150 | 150
PHROZEN Sonic Mighty 4K | 4.3 | 40 | 0.05 | 6 | 8 | 8 | 8 | 8 | 60 | 60 | 150 | 150
NOVA3D whale2 | 3.5 | 40 | 0.05 | 5 | 4 | 4 | 4 | 4 | 120 | 120 | 120 | 120
NOVA Bene4 Mono | 2.2 | 25 | 0.05 | 5 | 4 | / | 4 | / | 120 | / | 120 | /
NOVA Elfin | 6 | 60 | 0.05 | 5 | 4 | / | 4 | / | 120 | / | 120 | /
CREALITY HALOT ONE | 5.5 | 40 | 0.05 | 10 | 6 | 6 | 6 | 6 | 60 | 60 | 60 | 60
CREALITY LD002R | 8 | 50 | 0.05 | 10 | 5 | 5 | 5 | 5 | 65 | 65 | 150 | 150
CREALITY LD006 | 2 | 30 | 0.05 | 5 | 7 | 7 | 7 | 7 | 70 | 70 | 150 | 150
ELEGOO Mars 3 | 3.5 | 40 | 0.05 | 5 | 5 | 5 | 5 | 5 | 60 | 80 | 210 | 210
AnyCubic Ultra | 4 | 30 | 0.05 | 4 | 5 | 5 | 5 | 5 | 120 | 120 | 120 | 120
HALOT-MAGE 8K Resin 3D Printer 5000±10%μW/cm² | 2.5 | 20±5 | 0.05 | 6 | 7 | 7 | 7 | 7 | 60 | 60 | 150 | 150
HALOT-MAGE PRO 8K Resin 3D Printer Light Intensity: 8000±10%μW/cm² | 2.2 | 20±5 | 0.05 | 6 | 7 | 7 | 7 | 7 | 60 | 60 | 150 | 150
phrozen sonic mighty 8K | 2.8 | 25±5 | 0.05 | 6 | 8 | 8 | 8 | 8 | 60 | 60 | 150 | 150
ELEGOO Saturn 3 ultra12K | 2.5 | 40-45 | 0.05 | 2 | 7 | 7 | 7 | 7 | 90+320 | 90+320 | 90+320 | 90+320

## S200 Standard Resin
S200 低成本通用打印参数
| 曝光时间（s） | 底层曝光时间（s） | 层厚（mm） | 底层数 | 抬升距离(mm) | 底层抬升距离(mm) | 回程距离(mm) | 底层回程距离(mm) | 抬升速度(mm/min) | 底层抬升速度(mm/min) | 回程速度(mm/min) | 底层回程速度(mm/min)
| ExposureTime | Bottom ExposureTime | Layer Height | Bottom Layer Count | lifting distance | bottom lift distance | retract distance | bottom retract distance | lifting speed | bottom lift speed | retract speed | bottom retract speed
ELEGOO Saturn | 3.5 | 40 | 0.05 | 5 | 7 | 7 | 7 | 7 | 70 | 70 | 210 | 210
ELEGOO Mars 2 Pro | 3.5 | 40 | 0.05 | 5 | 5 | 5 | 5 | 5 | 80 | 60 | 210 | 210
ANYCUBIC Photon Mono X | 2 | 25 | 0.05 | 6 | 8 | 8 | 8 | 8 | 180 | 180 | 240 | 240
ANYCUBIC Photon Mono 4K | 4.2 | 45 | 0.05 | 6 | 6 | 6 | 6 | 6 | 240 | 240 | 360 | 360
ANYCUBIC Photon Mono SE | 3.2 | 36 | 0.05 | 6 | 6 | 6 | 6 | 6 | 240 | 240 | 240 | 240
VOXELAB Proxima 6.0 | 3.8 | 42 | 0.05 | 6 | 5 | 5 | 5 | 5 | 60 | 60 | 150 | 150
VOXELAB Proxima 8.9 | 3.8 | 38 | 0.05 | 5 | 8 | 8 | 8 | 8 | 60 | 60 | 150 | 150
PHROZEN Sonic Mighty 4K | 3.5 | 40 | 0.05 | 6 | 8 | 8 | 8 | 8 | 60 | 60 | 150 | 150
NOVA3D whale2 | 3.5 | 40 | 0.05 | 5 | 4 | 4 | 4 | 4 | 120 | 120 | 120 | 120
CREALITY HALOT ONE | 4.2 | 45 | 0.05 | 10 | 6 | 6 | 6 | 6 | 60 | 60 | 60 | 60
CREALITY LD006 | 2.8 | 30 | 0.05 | 5 | 7 | 7 | 7 | 7 | 70 | 70 | 150 | 150
AnyCubic Ultra | 4 | 43 | 0.05 | 4 | 5 | 5 | 5 | 5 | 120 | 120 | 120 | 120
ELEGOO Mars 3 | 3.5 | 40 | 0.05 | 5 | 5 | 5 | 5 | 5 | 60 | 80 | 210 | 210
phrozen sonic mighty 8K | 5 | 25±5 | 0.05 | 6 | 8 | 8 | 8 | 8 | 60 | 60 | 150 | 150
ELEGOO Saturn 3 ultra12K | 3.5 | 20-30 | 0.05 | 2 | 7 | 7 | 7 | 7 | 90+320 | 90+320 | 320+90 | 320+90

## Hard Tough Resin
Hard-Tough Resin for Dental 高硬高韧树脂打印参数
| 曝光时间（s） | 底层曝光时间（s） | 层厚（mm） | 底层数 | 抬升距离(mm) | 底层抬升距离(mm) | 回程距离(mm) | 底层回程距离(mm) | 抬升速度(mm/min) | 底层抬升速度(mm/min) | 回程速度(mm/min) | 底层回程速度(mm/min)
| ExposureTime | Bottom ExposureTime | Layer Height | Bottom Layer Count | lifting distance | bottom lift distance | retract distance | bottom retract distance | lifting speed | bottom lift speed | retract speed | bottom retract speed
ELEGOO Saturn | 3.5 | 40 | 0.05 | 5 | 7 | 7 | 7 | 7 | 70 | 70 | 210 | 210
ELEGOO Mars 2 Pro | 3.3 | 40 | 0.05 | 5 | 5 | 5 | 5 | 5 | 80 | 60 | 210 | 210
ANYCUBIC Photon Mono X | 1.2 | 35 | 0.05 | 6 | 8 | 8 | 8 | 8 | 180 | 180 | 240 | 240
ANYCUBIC Photon Mono 4K | 3.8 | 45 | 0.05 | 6 | 6 | 6 | 6 | 6 | 240 | 240 | 360 | 360
ANYCUBIC Photon Mono SE | 3 | 35 | 0.05 | 6 | 6 | 6 | 6 | 6 | 240 | 240 | 240 | 240
VOXELAB Proxima 6.0 | 2.8 | 35 | 0.05 | 6 | 5 | 5 | 5 | 5 | 60 | 60 | 150 | 150
VOXELAB Proxima 8.9 | 2.8 | 35 | 0.05 | 5 | 8 | 8 | 8 | 8 | 60 | 60 | 150 | 150
PHROZEN Sonic Mighty 4K | 3.5 | 35 | 0.05 | 6 | 8 | 8 | 8 | 8 | 60 | 60 | 150 | 150
NOVA3D whale2 | 2 | 30 | 0.05 | 5 | 4 | 4 | 4 | 4 | 120 | 120 | 120 | 120
CREALITY HALOT ONE | 3.5 | 45 | 0.05 | 10 | 6 | 6 | 6 | 6 | 60 | 60 | 60 | 60
CREALITY LD006 | 2 | 30 | 0.05 | 5 | 7 | 7 | 7 | 7 | 70 | 70 | 150 | 150
ELEGOO Mars 3 | 3 | 40 | 0.05 | 5 | 5 | 5 | 5 | 5 | 60 | 80 | 210 | 210
AnyCubic Ultra | 3.5 | 30 | 0.05 | 4 | 5 | 5 | 5 | 5 | 120 | 120 | 120 | 120
phrozen sonic mighty 8K | 4 | 25±5 | 0.05 | 6 | 8 | 8 | 8 | 8 | 60 | 60 | 150 | 150
ELEGOO Saturn 3 ultra12K | 2.5 | 30 | 0.05 | 2 | 7 | 7 | 7 | 7 | 90+320 | 90+320 | 90+320 | 90+320

## Nylon Like Resin
Nylon Like Resin
| 曝光时间（s） | 底层曝光时间（s） | 层厚（mm） | 底层数 | 抬升距离(mm) | 底层抬升距离(mm) | 回程距离(mm) | 底层回程距离(mm) | 抬升速度(mm/min) | 底层抬升速度(mm/min) | 回程速度(mm/min) | 底层回程速度(mm/min)
| ExposureTime | Bottom ExposureTime | Layer Height | Bottom Layer Count | lifting distance | bottom lift distance | retract distance | bottom retract distance | lifting speed | bottom lift speed | retract speed | bottom retract speed
ELEGOO Saturn | 4 | 35 | 0.05 | 5 | 7 | 7 | 7 | 7 | 70 | 70 | 210 | 210
ELEGOO Mars 2 Pro | 4 | 35 | 0.05 | 5 | 5 | 5 | 5 | 5 | 80 | 60 | 210 | 210
ANYCUBIC Photon Mono X | 1.5 | 15 | 0.05 | 6 | 8 | 8 | 8 | 8 | 180 | 180 | 240 | 240
ANYCUBIC Photon Mono 4K | 4.2 | 40 | 0.05 | 6 | 6 | 6 | 6 | 6 | 240 | 240 | 360 | 360
ANYCUBIC Photon Mono SE | 4 | 35 | 0.05 | 6 | 6 | 6 | 6 | 6 | 240 | 240 | 240 | 240
VOXELAB Proxima 6.0 | 5.2 | 45 | 0.05 | 6 | 5 | 5 | 5 | 5 | 60 | 60 | 150 | 150
VOXELAB Proxima 8.9 | 4 | 35 | 0.05 | 5 | 8 | 8 | 8 | 8 | 60 | 60 | 150 | 150
PHROZEN Sonic Mighty 4K | 4.2 | 35 | 0.05 | 6 | 8 | 8 | 8 | 8 | 60 | 60 | 150 | 150
NOVA3D whale2 | 3.7 | 33 | 0.05 | 5 | 4 | 4 | 4 | 4 | 120 | 120 | 120 | 120
CREALITY HALOT ONE | 5 | 42 | 0.05 | 10 | 6 | 6 | 6 | 6 | 60 | 60 | 60 | 60
CREALITY LD006 | 2.5 | 25 | 0.05 | 5 | 7 | 7 | 7 | 7 | 70 | 70 | 150 | 150
AnyCubic Ultra | 4 | 37 | 0.05 | 4 | 5 | 5 | 5 | 5 | 120 | 120 | 120 | 120
ELEGOO Mars 3 | 4 | 35 | 0.05 | 5 | 5 | 5 | 5 | 5 | 60 | 80 | 210 | 210
phrozen sonic mighty 8K | 4 | 25±5 | 0.05 | 6 | 8 | 8 | 8 | 8 | 60 | 60 | 150 | 150
ELEGOO Saturn 3 ultra12K | 4.5 | 30 | 0.05 | 2 | 7 | 7 | 7 | 7 | 90+320 | 90+320 | 320+90 | 320+90

## A200 ABS Like Resin
A200 ABS Like Resin
| 曝光时间（s） | 底层曝光时间（s） | 层厚（mm） | 底层数 | 抬升距离(mm) | 底层抬升距离(mm) | 回程距离(mm) | 底层回程距离(mm) | 抬升速度(mm/min) | 底层抬升速度(mm/min) | 回程速度(mm/min) | 底层回程速度(mm/min)
| ExposureTime | Bottom ExposureTime | Layer Height | Bottom Layer Count | lifting distance | bottom lift distance | retract distance | bottom retract distance | lifting speed | bottom lift speed | retract speed | bottom retract speed
ELEGOO Saturn | 3.5 | 25 | 0.05 | 5 | 7 | 7 | 7 | 7 | 70 | 70 | 210 | 210
ELEGOO Mars 2 Pro | 3.5 | 25 | 0.05 | 5 | 5 | 5 | 5 | 5 | 80 | 60 | 210 | 210
ANYCUBIC Photon Mono X | 2 | 18 | 0.05 | 6 | 8 | 8 | 8 | 8 | 180 | 180 | 240 | 240
ANYCUBIC Photon Mono 4K | 3.5 | 25 | 0.05 | 6 | 6 | 6 | 6 | 6 | 240 | 240 | 360 | 360
ANYCUBIC Photon Mono SE | 3 | 20 | 0.05 | 6 | 6 | 6 | 6 | 6 | 240 | 240 | 240 | 240
VOXELAB Proxima 6.0 | 3.5 | 25 | 0.05 | 6 | 5 | 5 | 5 | 5 | 60 | 60 | 150 | 150
VOXELAB Proxima 8.9 | 3.5 | 25 | 0.05 | 5 | 8 | 8 | 8 | 8 | 60 | 60 | 150 | 150
PHROZEN Sonic Mighty 4K | 3.4 | 25 | 0.05 | 6 | 8 | 8 | 8 | 8 | 60 | 60 | 150 | 150
NOVA3D whale2 | 3.3 | 25 | 0.05 | 5 | 4 | 4 | 4 | 4 | 120 | 120 | 120 | 120
CREALITY HALOT ONE | 3.7 | 25 | 0.05 | 10 | 6 | 6 | 6 | 6 | 60 | 60 | 60 | 60
CREALITY LD006 | 2.2 | 18 | 0.05 | 5 | 7 | 7 | 7 | 7 | 70 | 70 | 150 | 150
AnyCubic Ultra | 4 | 28 | 0.05 | 4 | 5 | 5 | 5 | 5 | 120 | 120 | 120 | 120
ELEGOO Mars 3 | 3.3 | 25 | 0.05 | 5 | 5 | 5 | 5 | 5 | 60 | 80 | 210 | 210
phrozen sonic mighty 8K | 4 | 25±5 | 0.05 | 6 | 8 | 8 | 8 | 8 | 60 | 60 | 150 | 150
ELEGOO Saturn 3 ultra12K | 2 | 25 | 0.05 | 2 | 7 | 7 | 7 | 7 | 90+320 | 90+320 | 320+90 | 320+90

## PW100 PLA Washable Resin
PW100 PLA Washable Resin Suggest Setting data
| 曝光时间（s） | 底层曝光时间（s） | 层厚（mm） | 底层数 | 抬升距离(mm) | 底层抬升距离(mm) | 回程距离(mm) | 底层回程距离(mm) | 抬升速度(mm/min) | 底层抬升速度(mm/min) | 回程速度(mm/min) | 底层回程速度(mm/min)
| ExposureTime | Bottom ExposureTime | Layer Height | Bottom Layer Count | lifting distance | bottom lift distance | retract distance | bottom retract distance | lifting speed | bottom lift speed | retract speed | bottom retract speed
ELEGOO Saturn | 3.5 | 40 | 0.05 | 5 | 7 | 7 | 7 | 7 | 70 | 70 | 210 | 210
ELEGOO Mars 2 Pro | 3.5 | 40 | 0.05 | 5 | 5 | 5 | 5 | 5 | 80 | 60 | 210 | 210
ANYCUBIC Photon Mono X | 1.8 | 20 | 0.05 | 6 | 8 | 8 | 8 | 8 | 180 | 180 | 240 | 240
ANYCUBIC Photon Mono 4K | 3.7 | 42 | 0.05 | 6 | 6 | 6 | 6 | 6 | 240 | 240 | 360 | 360
ANYCUBIC Photon Mono SE | 3.1 | 36 | 0.05 | 6 | 6 | 6 | 6 | 6 | 240 | 240 | 240 | 240
VOXELAB Proxima 6.0 | 3.5 | 40 | 0.05 | 6 | 5 | 5 | 5 | 5 | 60 | 60 | 150 | 150
VOXELAB Proxima 8.9 | 3.4 | 42 | 0.05 | 5 | 8 | 8 | 8 | 8 | 60 | 60 | 150 | 150
PHROZEN Sonic Mighty 4K | 3.5 | 40 | 0.05 | 6 | 8 | 8 | 8 | 8 | 60 | 60 | 150 | 150
NOVA3D whale2 | 3.2 | 37 | 0.05 | 5 | 4 | 4 | 4 | 4 | 120 | 120 | 120 | 120
CREALITY HALOT ONE | 3.7 | 43 | 0.05 | 10 | 6 | 6 | 6 | 6 | 60 | 60 | 60 | 60
CREALITY LD006 | 2.3 | 25 | 0.05 | 5 | 7 | 7 | 7 | 7 | 70 | 70 | 150 | 150
AnyCubic Ultra | 4 | 45 | 0.05 | 4 | 5 | 5 | 5 | 5 | 120 | 120 | 120 | 120
ELEGOO Mars 3 | 3.5 | 40 | 0.05 | 5 | 5 | 5 | 5 | 5 | 60 | 80 | 210 | 210
phrozen sonic mighty 8K | 3.5 | 30 | 0.05 | 6 | 8 | 8 | 8 | 8 | 60 | 60 | 150 | 150
ELEGOO Saturn 3 ultra12K | 3 | 25-30 | 0.05 | 2 | 7 | 7 | 7 | 7 | 90+320 | 90+320 | 320+90 | 320+90
Uniformation GKTwo | 2.4 | 25 | 0.05 | 5 | 7 | 7 | 7 | 7 | 70 | 70 | 150 | 150

## eResinPLA
eResin-PLA 生物基光敏树脂打印参数
| 曝光时间（s） | 底层曝光时间（s） | 层厚（mm） | 底层数 | 抬升距离(mm) | 底层抬升距离(mm) | 回程距离(mm) | 底层回程距离(mm) | 抬升速度(mm/min) | 底层抬升速度(mm/min) | 回程速度(mm/min) | 底层回程速度(mm/min)
| ExposureTime | Bottom ExposureTime | Layer Height | Bottom Layer Count | lifting distance | bottom lift distance | retract distance | bottom retract distance | lifting speed | bottom lift speed | retract speed | bottom retract speed
ELEGOO Saturn | 4.2 | 33 | 0.05 | 5 | 7 | 7 | 7 | 7 | 70 | 70 | 210 | 210
ELEGOO Mars 2 Pro | 4 | 35 | 0.05 | 5 | 5 | 5 | 5 | 5 | 80 | 60 | 210 | 210
ANYCUBIC Photon Mono X | 1.7 | 22 | 0.05 | 6 | 8 | 8 | 8 | 8 | 180 | 180 | 240 | 240
ANYCUBIC Photon Mono 4K | 4 | 40 | 0.05 | 6 | 6 | 6 | 6 | 6 | 240 | 240 | 360 | 360
ANYCUBIC Photon Mono SE | 4 | 35 | 0.05 | 6 | 6 | 6 | 6 | 6 | 240 | 240 | 240 | 240
VOXELAB Proxima 6.0 | 3.7 | 40 | 0.05 | 6 | 5 | 5 | 5 | 5 | 60 | 60 | 150 | 150
VOXELAB Proxima 8.9 | 3.7 | 40 | 0.05 | 5 | 8 | 8 | 8 | 8 | 60 | 60 | 150 | 150
PHROZEN Sonic Mighty 4K | 4.2 | 40 | 0.05 | 6 | 8 | 8 | 8 | 8 | 60 | 60 | 150 | 150
NOVA3D whale2 | 3.2 | 35 | 0.05 | 5 | 4 | 4 | 4 | 4 | 120 | 120 | 120 | 120
CREALITY HALOT ONE | 5 | 40 | 0.05 | 10 | 6 | 6 | 6 | 6 | 60 | 60 | 60 | 60
CREALITY LD006 | 3 | 22 | 0.05 | 5 | 7 | 7 | 7 | 7 | 70 | 70 | 150 | 150
AnyCubic Ultra | 4 | 40 | 0.05 | 4 | 5 | 5 | 5 | 5 | 120 | 120 | 120 | 120
ELEGOO Mars 3 | 3.5 | 40 | 0.05 | 5 | 5 | 5 | 5 | 5 | 60 | 80 | 210 | 210
phrozen sonic mighty 8K | 4 | 25±5 | 0.05 | 6 | 8 | 8 | 8 | 8 | 60 | 60 | 150 | 150
ELEGOO Saturn 3 ultra12K | 3 | 30 | 0.05 | 2 | 7 | 7 | 7 | 7 | 90+320 | 90+320 | 320+90 | 320+90

## PMMA Like Resin
PM200 PMMA Like
| 曝光时间（s） | 底层曝光时间（s） | 层厚（mm） | 底层数 | 抬升距离(mm) | 底层抬升距离(mm) | 回程距离(mm) | 底层回程距离(mm) | 抬升速度(mm/min) | 底层抬升速度(mm/min) | 回程速度(mm/min) | 底层回程速度(mm/min)
| ExposureTime | Bottom ExposureTime | Layer Height | Bottom Layer Count | lifting distance | bottom lift distance | retract distance | bottom retract distance | lifting speed | bottom lift speed | retract speed | bottom retract speed
ELEGOO Saturn | 6 | 40 | 0.05 | 5 | 7 | 7 | 7 | 7 | 70 | 70 | 210 | 210
ELEGOO Mars 2 Pro | 5 | 40 | 0.05 | 5 | 5 | 5 | 5 | 5 | 80 | 60 | 210 | 210
ANYCUBIC Photon Mono X | 2.2 | 30 | 0.05 | 6 | 8 | 8 | 8 | 8 | 180 | 180 | 240 | 240
ANYCUBIC Photon Mono 4K | 3.5 | 30 | 0.05 | 6 | 6 | 6 | 6 | 6 | 240 | 240 | 360 | 360
ANYCUBIC Photon Mono SE | 4 | 35 | 0.05 | 6 | 6 | 6 | 6 | 6 | 120 | 120 | 120 | 120
VOXELAB Proxima 6.0 | 6 | 40 | 0.05 | 6 | 5 | 5 | 5 | 5 | 60 | 60 | 150 | 150
VOXELAB Proxima 8.9 | 6.5 | 40 | 0.05 | 5 | 8 | 8 | 8 | 8 | 60 | 60 | 150 | 150
PHROZEN Sonic Mighty 4K | 5 | 40 | 0.05 | 6 | 8 | 8 | 8 | 8 | 60 | 60 | 150 | 150
NOVA3D whale2 | 4.5 | 35 | 0.05 | 5 | 4 | 4 | 4 | 4 | 120 | 120 | 120 | 120
CREALITY HALOT ONE | 8.5 | 55 | 0.05 | 10 | 6 | 6 | 6 | 6 | 60 | 60 | 60 | 60
CREALITY LD006 | 4 | 33 | 0.05 | 5 | 7 | 7 | 7 | 7 | 70 | 70 | 150 | 150
ELEGOO Mars 3 | 5 | 40 | 0.05 | 5 | 5 | 5 | 5 | 5 | 60 | 80 | 210 | 210
AnyCubic Ultra | 7 | 25 | 0.05 | 4 | 5 | 5 | 5 | 5 | 120 | 120 | 120 | 120
phrozen sonic mighty 8K | 4 | 25±5 | 0.05 | 6 | 8 | 8 | 8 | 8 | 60 | 60 | 150 | 150

## Castable Resin for Jewelry
Castable resin for Jewelry 珠宝铸造树脂打印参数
| 曝光时间（s） | 底层曝光时间（s） | 层厚（mm） | 底层数 | 抬升距离(mm) | 底层抬升距离(mm) | 回程距离(mm) | 底层回程距离(mm) | 抬升速度(mm/min) | 底层抬升速度(mm/min) | 回程速度(mm/min) | 底层回程速度(mm/min)
| ExposureTime | Bottom ExposureTime | Layer Height | Bottom Layer Count | lifting distance | bottom lift distance | retract distance | bottom retract distance | lifting speed | bottom lift speed | retract speed | bottom retract speed
ELEGOO Saturn | 5.2 | 50 | 0.05 | 5 | 7 | 7 | 7 | 7 | 70 | 70 | 210 | 210
ELEGOO Mars 2 Pro | 5 | 50 | 0.05 | 5 | 5 | 5 | 5 | 5 | 80 | 60 | 210 | 210
ANYCUBIC Photon Mono X | 2 | 50 | 0.05 | 6 | 8 | 8 | 8 | 8 | 180 | 180 | 240 | 240
ANYCUBIC Photon Mono 4K | 5.5 | 50 | 0.05 | 6 | 6 | 6 | 6 | 6 | 240 | 240 | 360 | 360
ANYCUBIC Photon Mono SE | 4.5 | 40 | 0.05 | 6 | 6 | 6 | 6 | 6 | 240 | 240 | 240 | 240
VOXELAB Proxima 6.0 | 4.5 | 55 | 0.05 | 6 | 5 | 5 | 5 | 5 | 60 | 60 | 150 | 150
VOXELAB Proxima 8.9 | 4.5 | 55 | 0.05 | 5 | 8 | 8 | 8 | 8 | 60 | 60 | 150 | 150
PHROZEN Sonic Mighty 4K | 5.5 | 50 | 0.05 | 6 | 8 | 8 | 8 | 8 | 60 | 60 | 150 | 150
NOVA3D whale2 | 4.2 | 45 | 0.05 | 5 | 4 | 4 | 4 | 4 | 120 | 120 | 120 | 120
CREALITY HALOT ONE | 6 | 60 | 0.05 | 10 | 6 | 6 | 6 | 6 | 60 | 60 | 60 | 60
CREALITY LD006 | 3 | 45 | 0.05 | 5 | 7 | 7 | 7 | 7 | 70 | 70 | 150 | 150
ELEGOO Mars 3 | 5 | 60 | 0.05 | 5 | 5 | 5 | 5 | 5 | 60 | 80 | 210 | 210
AnyCubic Ultra | 6 | 50 | 0.05 | 4 | 5 | 5 | 5 | 5 | 120 | 120 | 120 | 120
phrozen sonic mighty 8K | 4 | 25±5 | 0.05 | 6 | 8 | 8 | 8 | 8 | 60 | 60 | 150 | 150

## OM100 Ortho Dental Modle Resin
OM100 Ortho Dental Modle Resin 牙模树脂打印参数
| 曝光时间（s） | 底层曝光时间（s） | 层厚（mm） | 底层数 | 抬升距离(mm) | 底层抬升距离(mm) | 回程距离(mm) | 底层回程距离(mm) | 抬升速度(mm/min) | 底层抬升速度(mm/min) | 回程速度(mm/min) | 底层回程速度(mm/min)
| ExposureTime | Bottom ExposureTime | Layer Height | Bottom Layer Count | lifting distance | bottom lift distance | retract distance | bottom retract distance | lifting speed | bottom lift speed | retract speed | bottom retract speed
ELEGOO Saturn | 3 | 45 | 0.05 | 5 | 7 | 7 | 7 | 7 | 70 | 70 | 210 | 210
ELEGOO Mars 2 Pro | 3 | 45 | 0.05 | 5 | 5 | 5 | 5 | 5 | 80 | 60 | 210 | 210
ANYCUBIC Photon Mono X | 1.5 | 60 | 0.05 | 6 | 8 | 8 | 8 | 8 | 180 | 180 | 240 | 240
ANYCUBIC Photon Mono 4K | 3.6 | 45 | 0.05 | 6 | 6 | 6 | 6 | 6 | 240 | 240 | 360 | 360
ANYCUBIC Photon Mono SE | 2.5 | 35 | 0.05 | 6 | 6 | 6 | 6 | 6 | 240 | 240 | 240 | 240
VOXELAB Proxima 6.0 | 2.5 | 30 | 0.05 | 6 | 5 | 5 | 5 | 5 | 60 | 60 | 150 | 150
VOXELAB Proxima 8.9 | 2.5 | 30 | 0.05 | 5 | 8 | 8 | 8 | 8 | 60 | 60 | 150 | 150
PHROZEN Sonic Mighty 4K | 2.8 | 30 | 0.05 | 6 | 8 | 8 | 8 | 8 | 60 | 60 | 150 | 150
NOVA3D whale2 | 2.3 | 30 | 0.05 | 5 | 4 | 4 | 4 | 4 | 120 | 120 | 120 | 120
CREALITY HALOT ONE | 4.2 | 50 | 0.05 | 10 | 6 | 6 | 6 | 6 | 60 | 60 | 60 | 60
CREALITY LD006 | 2 | 35 | 0.05 | 5 | 7 | 7 | 7 | 7 | 70 | 70 | 150 | 150
ELEGOO Mars 3 | 2 | 60 | 0.05 | 5 | 5 | 5 | 5 | 5 | 60 | 80 | 210 | 210
AnyCubic Ultra | 2 | 50 | 0.05 | 4 | 5 | 5 | 5 | 5 | 120 | 120 | 120 | 120
phrozen sonic mighty 8K | 3 | 30 | 0.05 | 6 | 8 | 8 | 8 | 8 | 60 | 60 | 150 | 150
phrozen mega 8K | 3.5 | 35 | 0.05 | 7 | 8 | 8 | 8 | 8 | 60 | 60 | 120 | 120

## Castable resin for Dental
Castable resin for Dental 牙科铸造打印参数
| 曝光时间（s） | 底层曝光时间（s） | 层厚（mm） | 底层数 | 抬升距离(mm) | 底层抬升距离(mm) | 回程距离(mm) | 底层回程距离(mm) | 抬升速度(mm/min) | 底层抬升速度(mm/min) | 回程速度(mm/min) | 底层回程速度(mm/min)
| ExposureTime | Bottom ExposureTime | Layer Height | Bottom Layer Count | lifting distance | bottom lift distance | retract distance | bottom retract distance | lifting speed | bottom lift speed | retract speed | bottom retract speed
ELEGOO Saturn | 4 | 40 | 0.05 | 5 | 7 | 7 | 7 | 7 | 70 | 70 | 210 | 210
ELEGOO Mars 2 Pro | 4 | 40 | 0.05 | 5 | 5 | 5 | 5 | 5 | 80 | 60 | 210 | 210
ANYCUBIC Photon Mono X | 1.8 | 60 | 0.05 | 6 | 8 | 8 | 8 | 8 | 180 | 180 | 240 | 240
ANYCUBIC Photon Mono 4K | 4.5 | 45 | 0.05 | 6 | 6 | 6 | 6 | 6 | 240 | 240 | 360 | 360
ANYCUBIC Photon Mono SE | 3 | 35 | 0.05 | 6 | 6 | 6 | 6 | 6 | 240 | 240 | 240 | 240
VOXELAB Proxima 6.0 | 3.5 | 40 | 0.05 | 6 | 5 | 5 | 5 | 5 | 60 | 60 | 150 | 150
VOXELAB Proxima 8.9 | 3.5 | 40 | 0.05 | 5 | 8 | 8 | 8 | 8 | 60 | 60 | 150 | 150
PHROZEN Sonic Mighty 4K | 4.2 | 40 | 0.05 | 6 | 8 | 8 | 8 | 8 | 60 | 60 | 150 | 150
NOVA3D whale2 | 3 | 35 | 0.05 | 5 | 4 | 4 | 4 | 4 | 120 | 120 | 120 | 120
CREALITY HALOT ONE | 5 | 50 | 0.05 | 10 | 6 | 6 | 6 | 6 | 60 | 60 | 60 | 60
CREALITY LD006 | 2.8 | 45 | 0.05 | 5 | 7 | 7 | 7 | 7 | 70 | 70 | 150 | 150
ELEGOO Mars 3 | 4 | 50 | 0.05 | 5 | 5 | 5 | 5 | 5 | 60 | 80 | 210 | 210
AnyCubic Ultra | 5 | 40 | 0.05 | 4 | 5 | 5 | 5 | 5 | 120 | 120 | 120 | 120
phrozen sonic mighty 8K | 4 | 25±5 | 0.05 | 6 | 8 | 8 | 8 | 8 | 60 | 60 | 150 | 150

## eResin Lastic
eResin Lastic 柔性-透明黄 打印参数
| 曝光时间（s） | 底层曝光时间（s） | 层厚（mm） | 底层数 | 抬升距离(mm) | 底层抬升距离(mm) | 回程距离(mm) | 底层回程距离(mm) | 抬升速度(mm/min) | 底层抬升速度(mm/min) | 回程速度(mm/min) | 底层回程速度(mm/min)
| ExposureTime | Bottom ExposureTime | Layer Height | Bottom Layer Count | lifting distance | bottom lift distance | retract distance | bottom retract distance | lifting speed | bottom lift speed | retract speed | bottom retract speed
ELEGOO Saturn | 5.3 | 46 | 0.05 | 5 | 10 | 10 | 10 | 10 | 60 | 60 | 90 | 90
ELEGOO Mars 2 Pro | 5.5 | 47 | 0.05 | 5 | 10 | 10 | 10 | 10 | 60 | 60 | 90 | 90
ANYCUBIC Photon Mono X | 3 | 25 | 0.05 | 6 | 10 | 10 | 10 | 10 | 60 | 60 | 90 | 90
ANYCUBIC Photon Mono 4K | 6.3 | 52 | 0.05 | 6 | 10 | 10 | 10 | 10 | 60 | 60 | 90 | 90
ANYCUBIC Photon Mono SE | 4 | 35 | 0.05 | 6 | 10 | 10 | 10 | 10 | 60 | 60 | 90 | 90
VOXELAB Proxima 6.0 | 7.5 | 60 | 0.05 | 6 | 10 | 10 | 10 | 10 | 60 | 60 | 90 | 90
VOXELAB Proxima 8.9 | 5.8 | 48 | 0.05 | 5 | 10 | 10 | 10 | 10 | 60 | 60 | 90 | 90
PHROZEN Sonic Mighty 4K | 5.6 | 48 | 0.05 | 6 | 10 | 10 | 10 | 10 | 60 | 60 | 90 | 90
NOVA3D whale2 | 5.7 | 48 | 0.05 | 5 | 10 | 10 | 10 | 10 | 60 | 60 | 90 | 90
CREALITY HALOT ONE | 6.5 | 55 | 0.05 | 10 | 10 | 10 | 10 | 10 | 60 | 60 | 90 | 90
CREALITY LD006 | 3.2 | 30 | 0.05 | 5 | 10 | 10 | 10 | 10 | 60 | 60 | 90 | 90
AnyCubic Ultra | 6 | 50 | 0.05 | 4 | 10 | 10 | 10 | 10 | 60 | 60 | 90 | 90
ELEGOO Mars 3 | 6 | 50 | 0.05 | 5 | 10 | 10 | 10 | 10 | 60 | 60 | 90 | 90
phrozen sonic mighty 8K | 4 | 25±5 | 0.05 | 6 | 8 | 8 | 8 | 8 | 60 | 60 | 150 | 150

## DM100 Dental Restoration Resin
DM100 Dental Restoration Resin
| 曝光时间（s） | 底层曝光时间（s） | 层厚（mm） | 底层数 | 抬升距离(mm) | 底层抬升距离(mm) | 回程距离(mm) | 底层回程距离(mm) | 抬升速度(mm/min) | 底层抬升速度(mm/min) | 回程速度(mm/min) | 底层回程速度(mm/min)
| ExposureTime | Bottom ExposureTime | Layer Height | Bottom Layer Count | lifting distance | bottom lift distance | retract distance | bottom retract distance | lifting speed | bottom lift speed | retract speed | bottom retract speed
ELEGOO Saturn | 3 | 30 | 0.05 | 5 | 7 | 7 | 7 | 7 | 70 | 70 | 210 | 210
ELEGOO Mars 2 Pro | 3 | 30 | 0.05 | 5 | 5 | 5 | 5 | 5 | 80 | 60 | 210 | 210
ANYCUBIC Photon Mono X | 2.2 | 17 | 0.05 | 6 | 8 | 8 | 8 | 8 | 180 | 180 | 240 | 240
ANYCUBIC Photon Mono 4K | 4.7 | 39 | 0.05 | 6 | 6 | / | 6 | / | 240 | / | 360 | /
ANYCUBIC Photon Mono SE | 3.4 | 31 | 0.05 | 6 | 6 | 6 | 6 | 6 | 240 | 240 | 240 | 240
VOXELAB Proxima 6.0 | 4 | 35 | 0.05 | 6 | 5 | 5 | 5 | 5 | 60 | 60 | 150 | 150
VOXELAB Proxima 8.9 | 3.8 | 38 | 0.05 | 5 | 8 | 8 | 8 | 8 | 60 | 60 | 150 | 150
PHROZEN Sonic Mighty 4K | 3.8 | 35 | 0.05 | 6 | 8 | 8 | 8 | 8 | 60 | 60 | 150 | 150
NOVA3D whale2 | 3.5 | 33 | 0.05 | 5 | 4 | / | 4 | / | 120 | / | 120 | /
CREALITY HALOT ONE | 3.7、4.7 | 43/37 | 0.05 | 10 | 6 | / | 6 | / | 60 | / | 60 | /
CREALITY LD006 | 2.5 | 20 | 0.05 | 5 | 7 | 7 | 7 | 7 | 70 | 70 | 150 | 150
AnyCubic Ultra | 4.3 | 42 | 0.05 | 4 | 5 | 5 | 5 | 5 | 120 | 120 | 120 | 120
ELEGOO Mars 3 | 3.8 | 38 | 0.05 | 5 | 5 | 5 | 5 | 5 | 60 | 80 | 210 | 210
phrozen sonic mighty 8K | 3 | 30 | 0.05 | 6 | 8 | 8 | 8 | 8 | 60 | 60 | 150 | 150

## Custom Tray Resin
Custom Tray Resin
| 曝光时间（s） | 底层曝光时间（s） | 层厚（mm） | 底层数 | 抬升距离(mm) | 底层抬升距离(mm) | 回程距离(mm) | 底层回程距离(mm) | 抬升速度(mm/min) | 底层抬升速度(mm/min) | 回程速度(mm/min) | 底层回程速度(mm/min)
| ExposureTime | Bottom ExposureTime | Layer Height | Bottom Layer Count | lifting distance | bottom lift distance | retract distance | bottom retract distance | lifting speed | bottom lift speed | retract speed | bottom retract speed
ELEGOO Saturn | 4 | 30 | 0.05 | 5 | 7 | 7 | 7 | 7 | 70 | 70 | 210 | 210
ELEGOO Mars 2 Pro | 4 | 30 | 0.05 | 5 | 5 | 5 | 5 | 5 | 80 | 60 | 210 | 210
ANYCUBIC Photon Mono X | 1.8 | 12 | 0.05 | 6 | 8 | 8 | 8 | 8 | 180 | 180 | 240 | 240
ANYCUBIC Photon Mono 4K | 4.5 | 38 | 0.05 | 6 | 6 | 6 | 6 | 6 | 240 | 240 | 360 | 360
ANYCUBIC Photon Mono SE | 3.5 | 26 | 0.05 | 6 | 6 | 6 | 6 | 6 | 240 | 240 | 240 | 240
VOXELAB Proxima 6.0 | 4 | 30 | 0.05 | 6 | 5 | 5 | 5 | 5 | 60 | 60 | 150 | 150
VOXELAB Proxima 8.9 | 4 | 30 | 0.05 | 5 | 8 | 8 | 8 | 8 | 60 | 60 | 150 | 150
PHROZEN Sonic Mighty 4K | 3.8 | 29 | 0.05 | 6 | 8 | 8 | 8 | 8 | 60 | 60 | 150 | 150
NOVA3D whale2 | 2.2 | 25 | 0.05 | 5 | 4 | 4 | 4 | 4 | 120 | 120 | 120 | 120
CREALITY HALOT ONE | 4.3 | 33 | 0.05 | 10 | 6 | 6 | 6 | 6 | 60 | 60 | 60 | 60
CREALITY LD006 | 2 | 18 | 0.05 | 5 | 7 | 7 | 7 | 7 | 70 | 70 | 150 | 150
AnyCubic Ultra | 4.7 | 40 | 0.05 | 4 | 5 | 5 | 5 | 5 | 120 | 120 | 120 | 120
ELEGOO Mars 3 | 4 | 30 | 0.05 | 5 | 5 | 5 | 5 | 5 | 60 | 80 | 210 | 210
phrozen sonic mighty 8K | 4 | 25±5 | 0.05 | 6 | 8 | 8 | 8 | 8 | 60 | 60 | 150 | 150

## Surgical Guide Resin
Surgical Guide Resin
| 曝光时间（s） | 底层曝光时间（s） | 层厚（mm） | 底层数 | 抬升距离(mm) | 底层抬升距离(mm) | 回程距离(mm) | 底层回程距离(mm) | 抬升速度(mm/min) | 底层抬升速度(mm/min) | 回程速度(mm/min) | 底层回程速度(mm/min)
| ExposureTime | Bottom ExposureTime | Layer Height | Bottom Layer Count | lifting distance | bottom lift distance | retract distance | bottom retract distance | lifting speed | bottom lift speed | retract speed | bottom retract speed
ELEGOO Saturn | 3.5 | 30 | 0.05 | 5 | 7 | 7 | 7 | 7 | 70 | 70 | 210 | 210
ELEGOO Mars 2 Pro | 3.5 | 30 | 0.05 | 5 | 5 | 5 | 5 | 5 | 80 | 60 | 210 | 210
ANYCUBIC Photon Mono X | 1.5 | 12 | 0.05 | 6 | 8 | 8 | 8 | 8 | 180 | 180 | 240 | 240
ANYCUBIC Photon Mono 4K | 4.2 | 38 | 0.05 | 6 | 6 | 6 | 6 | 6 | 240 | 240 | 360 | 360
ANYCUBIC Photon Mono SE | 3.2 | 26 | 0.05 | 6 | 6 | 6 | 6 | 6 | 240 | 240 | 240 | 240
VOXELAB Proxima 6.0 | 3.5 | 30 | 0.05 | 6 | 5 | 5 | 5 | 5 | 60 | 60 | 150 | 150
VOXELAB Proxima 8.9 | 3.5 | 30 | 0.05 | 5 | 8 | 8 | 8 | 8 | 60 | 60 | 150 | 150
PHROZEN Sonic Mighty 4K | 3.1 | 29 | 0.05 | 6 | 8 | 8 | 8 | 8 | 60 | 60 | 150 | 150
NOVA3D whale2 | 2 | 25 | 0.05 | 5 | 4 | 4 | 4 | 4 | 120 | 120 | 120 | 120
CREALITY HALOT ONE | 3.7 | 33 | 0.05 | 10 | 6 | 6 | 6 | 6 | 60 | 60 | 60 | 60
CREALITY LD006 | 1.7 | 18 | 0.05 | 5 | 7 | 7 | 7 | 7 | 70 | 70 | 150 | 150
AnyCubic Ultra | 4 | 40 | 0.05 | 4 | 5 | 5 | 5 | 5 | 120 | 120 | 120 | 120
ELEGOO Mars 3 | 3.5 | 30 | 0.05 | 5 | 5 | 5 | 5 | 5 | 60 | 80 | 210 | 210
phrozen sonic mighty 8K | 4 | 25±5 | 0.05 | 6 | 8 | 8 | 8 | 8 | 60 | 60 | 150 | 150

## Temperary Crown Resin
| 曝光时间（s） | 底层曝光时间（s） | 层厚（mm） | 底层数 | 抬升距离(mm) | 底层抬升距离(mm) | 回程距离(mm) | 底层回程距离(mm) | 抬升速度(mm/min) | 底层抬升速度(mm/min) | 回程速度(mm/min) | 底层回程速度(mm/min)
| ExposureTime | Bottom ExposureTime | Layer Height | Bottom Layer Count | lifting distance | bottom lift distance | retract distance | bottom retract distance | lifting speed | bottom lift speed | retract speed | bottom retract speed | ExposureTime | Bottom ExposureTime | Layer Height | Bottom Layer Count | lifting distance | bottom lift distance | retract distance | bottom retract distance | lifting speed | bottom lift speed | retract speed | bottom retract speed
ELEGOO Saturn | 4 | 40 | 0.05 | 5 | 7 | 7 | 7 | 7 | 70 | 70 | 210 | 210
ELEGOO Mars 2 Pro | 4 | 40 | 0.05 | 5 | 5 | 5 | 5 | 5 | 80 | 60 | 210 | 210
ANYCUBIC Photon Mono X | 1.8 | 15 | 0.05 | 6 | 8 | 8 | 8 | 8 | 180 | 180 | 240 | 240
ANYCUBIC Photon Mono 4K | 4.6 | 43 | 0.05 | 6 | 6 | 6 | 6 | 6 | 240 | 240 | 360 | 360
ANYCUBIC Photon Mono SE | 3.8 | 30 | 0.05 | 6 | 6 | 6 | 6 | 6 | 240 | 240 | 240 | 240
VOXELAB Proxima 6.0 | 4 | 40 | 0.05 | 6 | 5 | 5 | 5 | 5 | 60 | 60 | 150 | 150
VOXELAB Proxima 8.9 | 4 | 40 | 0.05 | 5 | 8 | 8 | 8 | 8 | 60 | 60 | 150 | 150
PHROZEN Sonic Mighty 4K | 4.1 | 40 | 0.05 | 6 | 8 | 8 | 8 | 8 | 60 | 60 | 150 | 150
NOVA3D whale2 | 3.5 | 35 | 0.05 | 5 | 4 | 4 | 4 | 4 | 120 | 120 | 120 | 120
Creality Halot Mage8k
Creality Halot Mage8k Pro
CREALITY HALOT ONE | 4.1 | 41 | 0.05 | 10 | 6 | 6 | 6 | 6 | 60 | 60 | 60 | 60
CREALITY LD006 | 2 | 21 | 0.05 | 5 | 7 | 7 | 7 | 7 | 70 | 70 | 150 | 150
AnyCubic Ultra | 4.5 | 45 | 0.05 | 4 | 5 | 5 | 5 | 5 | 120 | 120 | 120 | 120
ELEGOO Mars 3 | 4 | 4 | 0.05 | 5 | 5 | 5 | 5 | 5 | 60 | 80 | 210 | 210
phrozen sonic mighty 8K | 4 | 25±5 | 0.05 | 6 | 8 | 8 | 8 | 8 | 60 | 60 | 150 | 150

## Gingiva Mask Resin
Gingiva Mask Resin
| 曝光时间（s） | 底层曝光时间（s） | 层厚（mm） | 底层数 | 抬升距离(mm) | 底层抬升距离(mm) | 回程距离(mm) | 底层回程距离(mm) | 抬升速度(mm/min) | 底层抬升速度(mm/min) | 回程速度(mm/min) | 底层回程速度(mm/min)
| ExposureTime | Bottom ExposureTime | Layer Height | Bottom Layer Count | lifting distance | bottom lift distance | retract distance | bottom retract distance | lifting speed | bottom lift speed | retract speed | bottom retract speed
ELEGOO Saturn | 6 | 50 | 0.05 | 5 | 10 | 10 | 10 | 10 | 60 | 60 | 90 | 90
ELEGOO Mars 2 Pro | 6 | 50 | 0.05 | 5 | 10 | 10 | 10 | 10 | 60 | 60 | 90 | 90
ANYCUBIC Photon Mono X | 4 | 35 | 0.05 | 6 | 10 | 10 | 10 | 10 | 60 | 60 | 90 | 90
ANYCUBIC Photon Mono 4K | 6.3 | 55 | 0.05 | 6 | 10 | 10 | 10 | 10 | 60 | 60 | 90 | 90
ANYCUBIC Photon Mono SE | 5.5 | 48 | 0.05 | 6 | 10 | 10 | 10 | 10 | 60 | 60 | 90 | 90
VOXELAB Proxima 6.0 | 6 | 50 | 0.05 | 6 | 10 | 10 | 10 | 10 | 60 | 60 | 90 | 90
VOXELAB Proxima 8.9 | 6 | 50 | 0.05 | 5 | 10 | 10 | 10 | 10 | 60 | 60 | 90 | 90
PHROZEN Sonic Mighty 4K | 6.2 | 52 | 0.05 | 6 | 10 | 10 | 10 | 10 | 60 | 60 | 90 | 90
NOVA3D whale2 | 5.5 | 48 | 0.05 | 5 | 10 | 10 | 10 | 10 | 60 | 60 | 90 | 90
CREALITY HALOT ONE | 6.3 | 55 | 0.05 | 10 | 10 | 10 | 10 | 10 | 60 | 60 | 90 | 90
CREALITY LD006 | 4.5 | 40 | 0.05 | 5 | 10 | 10 | 10 | 10 | 60 | 60 | 90 | 90
AnyCubic Ultra | 8 | 60 | 0.05 | 4 | 10 | 10 | 10 | 10 | 60 | 60 | 90 | 90
ELEGOO Mars 3 | 6 | 50 | 0.05 | 5 | 10 | 10 | 10 | 10 | 60 | 60 | 90 | 90
phrozen sonic mighty 8K | 4 | 25±5 | 0.05 | 6 | 8 | 8 | 8 | 8 | 60 | 60 | 90 | 90